## data
Элемент i | Элемент j
| Al | В | С | Со | Сг | Cu | Mn | Mo | Nb | Ni | P | S | Si | Sn | Та | Ti | V | W | Zr
Al | Элемент j Al: 0.1; Элемент j С: 0.4; Элемент j Si: 0.06
В | Элемент j В: 0; Элемент j С: 0; Элемент j Si: 0
С | 0.07 |  | 0.74 |  | 0 | 0 | 0 | 0 | 0 | 0 | 0.41 |  | 0.07 | 0.02 | 0 | 2 | 0.01 | 0
Са | Элемент j Al: 0.07; Элемент j С: 1.2; Элемент j Ni: 0; Элемент j Si: 0.09
Со | Элемент j Со: 0; Элемент j Mo: ,
Сг | Элемент j Со: 0; Элемент j Сг: 0; Элемент j Cu: 0; Элемент j Mo: 0; Элемент j Ni: 0; Элемент j P: 0.25; Элемент j Si: 0; Элемент j Sn: 0
Cu | Элемент j Cu: 0.01; Элемент j Si: 0.03
Н | 0 | 0 | 0 | 0 | 0 | 0 | 0 | 0 | 0 | 0 | 0 | 0 | 0 | 0 | 0 | 0 | 0 | 0
Mn | Элемент j Mn: 0; Элемент j Si: 0
N | 0 | 0 | 0 | 0 | 0.04 | 0 | 0 | 0 | 0 | 0 | 0 | 0 | 0 | 0 | 0 | 0 | 0 | 0 | 0
Ni | Элемент j Ni: 0
О | 170 | 0 | 0 | 0 | 0 | 0 | 0 | 0 | 0 | 0 | 0 | 0 | 0 | 0 |  | 3.1 | 0 | 0 | 0
Р | Элемент j Сг: 0.08; Элемент j Cu: 0; Элемент j Mn: 0; Элемент j Ni: 0; Элемент j P: 0.1; Элемент j Si: 0.1; Элемент j Sn: 0.01
Pb | 0 |  | 0 | 0 | 0 | 0 | 0 | 0 |  | 0 | 0 | 0 | 0 | 0 |  |  |  | 0
S | 0.09 | 0.74 | 0.58 | 0 | 0 | 0 | 0 | 0 | 0.01 | 0 | 0.06 | 0.09 | 0.17 | 0 | 0 | 0.01 | 0 | 0.01 | 0.02
Si | Элемент j Ni: 0; Элемент j Si: 0.21
Sn | Элемент j Si: 0; Элемент j Sn: 0
Ti | Элемент j Ti: 0.1
V | Элемент j Si: 0.06; Элемент j V: 0.01